## Sheet1
2026年食品接触用塑料包装容器、工具等制品产品质量市级监督抽查结果
本次抽查146批次产品。其中，生产领域146批次，流通领域0批次。 经检验，不合格1批次，不合格项目为阻隔性能（氧气）-氧气透过量。对发现的不合格产品，我局已依法开展了后处理工作。具体抽查结果见附件。
附件
2026年食品接触用塑料包装容器、工具等制品产品质量市级监督抽查结果汇总表
序号 | 抽检领域 | 产品名称 | 受检单位名称 | 受检单位地址 | 标称生产者名称 | 标称生产者地址 | 生产日期/批号 | 规格型号 | 商标 | 抽查结果 | 不合格项目 | 标准值 | 检验结果 | 抽样日期 | 行政区划 | 承检单位
1 | 生产领域 | BOPA/LDPE复合袋 | 青岛大鲁包装有限公司 | 青岛即墨市通济办事处郭庄二村 | 青岛大鲁包装有限公司 | 青岛即墨市通济办事处郭庄二村 | 2026-01-16/— | 350×250×0.09（mm）200g | / | 不合格 | 氧气透过量 | ≤50cm³/(㎡·24h·0.1MPa） | 初检：60.3cm³/(㎡·24h·0.1MPa） 复检1:59.5cm³/(㎡·24h·0.1MPa） 复检2:61.3cm³/(㎡·24h·0.1MPa） | 2026-03-16 | 即墨区 | 青岛市产品质量检验研究院
2 | 生产领域 | 啤酒桶（PET） | 青岛昊塑新川科技有限公司 | 山东省青岛市城阳区惜福镇街道青特工业园北100米 | 青岛昊塑新川科技有限公司 | 山东省青岛市城阳区惜福镇街道青特工业园北100米 | 2026-01-10/— | 20L | / | 所检项目符合标准 | / | / | / | 2026-03-11 | 城阳区 | 青岛市产品质量检验研究院
3 | 生产领域 | 10格入托盒（PP） | 青岛闽兴包装材料有限公司 | 山东省青岛市城阳区惜福镇街道前金社区888号 | 青岛闽兴包装材料有限公司 | 山东省青岛市城阳区惜福镇街道前金社区888号 | 2025-12-28/— | / | / | 所检项目符合标准 | / | / | / | 2026-03-11 | 城阳区 | 青岛市产品质量检验研究院
4 | 生产领域 | 日用塑料袋 | 青岛株林塑料制品有限公司 | 山东省青岛市城阳区204国道与春阳路交汇口西南100米 | 青岛株林塑料制品有限公司 | 山东省青岛市城阳区204国道与春阳路交汇口西南100米 | 2026-01-16/— | 270×220×0.07（mm）500g | / | 所检项目符合标准 | / | / | / | 2026-03-11 | 城阳区 | 青岛市产品质量检验研究院
5 | 生产领域 | 火锅调料袋 | 青岛瑞发包装有限公司 | 青岛即墨市青岛北部工业园龙泉河六路北、青威路西 | 青岛瑞发包装有限公司 | 青岛即墨市青岛北部工业园龙泉河六路北、青威路西 | 2026-01-20/— | 133×200×0.10（mm）180g | / | 所检项目符合标准 | / | / | / | 2026-03-11 | 即墨区 | 青岛市产品质量检验研究院
6 | 生产领域 | 可达酱一公斤卷膜 | 青岛晨溪包装有限公司 | 山东省青岛市即墨市青威路937号附3号 | 青岛晨溪包装有限公司 | 山东省青岛市即墨市青威路937号附3号 | 2026-02-15/202601241 | 270×0.075（mm） | / | 所检项目符合标准 | / | / | / | 2026-03-11 | 即墨区 | 青岛市产品质量检验研究院
7 | 生产领域 | 食品包装用多层共挤膜（食品用） | 胶南市宏昌工贸有限公司 | 山东省青岛市黄岛区临港路2711号1栋车间三楼 | 胶南市宏昌工贸有限公司 | 山东省青岛市黄岛区临港路2711号1栋车间三楼 | 2026-03-11/— | 52×0.03mm | / | 所检项目符合标准 | / | / | / | 2026-03-12 | 西海岸新区 | 青岛市产品质量检验研究院
8 | 生产领域 | 食品包装用塑料盒 | 青岛昊天尚品包装有限公司 | 山东省青岛市黄岛区张家楼镇驻地 | 青岛昊天尚品包装有限公司 | 山东省青岛市黄岛区张家楼镇驻地 | 2026-02-03/— | 125g | / | 所检项目符合标准 | / | / | / | 2026-03-12 | 西海岸新区 | 青岛市产品质量检验研究院
9 | 生产领域 | 真空袋（BOPA/LDPE） | 青岛中拓塑业有限公司 | 青岛胶州市胶莱镇工业园 | 青岛中拓塑业有限公司 | 青岛胶州市胶莱镇工业园 | 2026-03-01/127324 | 320×220×0.08mm 300g | / | 所检项目符合标准 | / | / | / | 2026-03-12 | 胶州市 | 青岛市产品质量检验研究院
10 | 生产领域 | 食品包装用聚丙烯注塑盒 | 青岛亮大包装制品有限公司 | 青岛胶州市胶莱镇马店工业园香江迎宾大道1号 | 青岛亮大包装制品有限公司 | 青岛胶州市胶莱镇马店工业园香江迎宾大道1号 | 2026-03-01/— | 200g | / | 所检项目符合标准 | / | / | / | 2026-03-12 | 胶州市 | 青岛市产品质量检验研究院
11 | 生产领域 | PET/VMPET/PE复合袋 | 青岛崎美塑料制品有限公司 | 山东省青岛市黄岛区寨子山路918号 | 青岛崎美塑料制品有限公司 | 山东省青岛市黄岛区寨子山路918号 | 2026-03-07/— | / | / | 所检项目符合标准 | / | / | / | 2026-03-12 | 西海岸新区 | 青岛市产品质量检验研究院
12 | 生产领域 | 商品零售包装袋 | 青岛正大环保科技有限公司 | 山东省青岛市黄岛区临港路2711号 | 青岛正大环保科技有限公司 | 山东省青岛市黄岛区临港路2711号 | 2026-03-11/260306008 | 350×260mm 1kg | / | 所检项目符合标准 | / | / | / | 2026-03-12 | 西海岸新区 | 青岛市产品质量检验研究院
13 | 生产领域 | 包装袋胸肉切片袋（BOPA/LDPE） | 青岛益青印刷包装有限公司 | 山东省青岛市胶州市胶北街道办事处梁戈庄村、胶北工业园 | 青岛益青印刷包装有限公司 | 山东省青岛市胶州市胶北街道办事处梁戈庄村、胶北工业园 | 2026-02-05/— | 400×260×0.095（mm）1kg | / | 所检项目符合标准 | / | / | / | 2026-03-12 | 胶州市 | 青岛市产品质量检验研究院
14 | 生产领域 | 外卖盒套装（内盒） | 青岛润泽通达塑料包装有限公司 | 山东省青岛市胶州市胶莱办事处宏申路路南 | 青岛润泽通达塑料包装有限公司 | 山东省青岛市胶州市胶莱办事处宏申路路南 | 2026-02-25/— | 357.5×247.6×62.5（mm） | / | 所检项目符合标准 | / | / | / | 2026-03-12 | 胶州市 | 青岛市产品质量检验研究院
15 | 生产领域 | 商品零售包装袋 | 青岛珠峰塑胶有限公司 | 青岛市崂山区沙子口街道办事处南崂村 | 青岛珠峰塑胶有限公司 | 青岛市崂山区沙子口街道办事处南崂村 | 2026-02-06/— | 355mm×250mm×0.03mm 1kg | / | 所检项目符合标准 | / | / | / | 2026-03-13 | 崂山区 | 青岛市产品质量检验研究院
16 | 生产领域 | BOPA/LDPE复合袋 | 青岛鑫福达包装有限公司 | 山东省青岛市即墨区环秀街道西山前村968 | 青岛鑫福达包装有限公司 | 山东省青岛市即墨区环秀街道西山前村968 | 2026-01-28/— | 370×260×0.075（mm）1kg | / | 所检项目符合标准 | / | / | / | 2026-03-13 | 即墨区 | 青岛市产品质量检验研究院
17 | 生产领域 | 450mL新希望（琴牌）青岛牧语鲜牛奶瓶 | 青岛紫江包装有限公司 | 山东省青岛市胶州市九龙街道办事处云泰路1号 | 青岛紫江包装有限公司 | 山东省青岛市胶州市九龙街道办事处云泰路1号 | 2026-03-07/— | 450mL | / | 所检项目符合标准 | / | / | / | 2026-03-16 | 胶州市 | 青岛市产品质量检验研究院
18 | 生产领域 | 食品直接接触用塑料购物袋 | 青岛周氏塑料包装有限公司 | 青岛市城阳区棘洪滩街道双元路西侧（双元路212号） | 青岛周氏塑料包装有限公司 | 青岛市城阳区棘洪滩街道双元路西侧（双元路212号） | 2025-08-13/— | 520mm×300mm×0.03mm 3kg | / | 所检项目符合标准 | / | / | / | 2026-03-13 | 城阳区 | 青岛市产品质量检验研究院
19 | 生产领域 | 流延聚丙烯（PP）薄膜 | 青岛伟东包装有限公司 | 山东省青岛市城阳区河套街道龙海路168号 | 青岛伟东包装有限公司 | 山东省青岛市城阳区河套街道龙海路168号 | 2026-02-04/— | 720*0.05mm | / | 所检项目符合标准 | / | / | / | 2026-03-16 | 城阳区 | 青岛市产品质量检验研究院
20 | 生产领域 | PET瓶坯 | 青岛英顺科技有限公司 | 山东省青岛市城阳区青大工业园裕园七路16号 | 青岛英顺科技有限公司 | 山东省青岛市城阳区青大工业园裕园七路16号 | 2026-03-08/— | 19g | / | 所检项目符合标准 | / | / | / | 2026-03-13 | 城阳区 | 青岛市产品质量检验研究院
21 | 生产领域 | 塑料盖（PE） | 青岛玉华琪塑胶有限公司 | 青岛即墨市经济开发区张烟村 | 青岛玉华琪塑胶有限公司 | 青岛即墨市经济开发区张烟村 | 2026-02-04/— | φ73mm | / | 所检项目符合标准 | / | / | / | 2026-03-16 | 即墨区 | 青岛市产品质量检验研究院
22 | 生产领域 | 一次性十二格包装盒（PP） | 青岛富友达电子有限公司 | 青岛即墨市文化路37号 | 青岛富友达电子有限公司 | 青岛即墨市文化路37号 | 2026-03-13/— | 218×120×25（mm） | / | 所检项目符合标准 | / | / | / | 2026-03-13 | 即墨区 | 青岛市产品质量检验研究院
23 | 生产领域 | 商品零售包装袋（PE） | 青岛市福润塑料包装制品有限公司 | 青岛市红岛经济区河套街道罗家营村 | 青岛市福润塑料包装制品有限公司 | 青岛市红岛经济区河套街道罗家营村 | 2026-03-16/— | 360×170mm | / | 所检项目符合标准 | / | / | / | 2026-03-16 | 城阳区 | 青岛市产品质量检验研究院
24 | 生产领域 | 尼龙PE袋 | 青岛欧亚包装有限公司 | 山东省青岛市城阳区城阳街道皂户社区春阳路西1000米处路北 | 青岛欧亚包装有限公司 | 山东省青岛市城阳区城阳街道皂户社区春阳路西1000米处路北 | 2026-03-07/— | 280*220 | / | 所检项目符合标准 | / | / | / | 2026-03-13 | 城阳区 | 青岛市产品质量检验研究院
25 | 生产领域 | 商品零售包装袋 | 青岛双祥包装有限公司 | 即墨市龙山办事处锦凰工业园 | 青岛双祥包装有限公司 | 即墨市龙山办事处锦凰工业园 | 2026-02-27/— | 240×200×0.055（mm）330g | / | 所检项目符合标准 | / | / | / | 2026-03-13 | 即墨区 | 青岛市产品质量检验研究院
26 | 生产领域 | BOPA/LDPE复合袋 | 青岛恒基包装制品有限公司 | 青岛即墨市通济街道办事处李家营村 | 青岛恒基包装制品有限公司 | 青岛即墨市通济街道办事处李家营村 | 2025-10-10/— | 140×190×0.08（mm）100g | / | 所检项目符合标准 | / | / | / | 2026-03-16 | 即墨区 | 青岛市产品质量检验研究院
27 | 生产领域 | 塑料小瓶（PE） | 青岛富川电子塑胶有限公司 | 山东省青岛市即墨区龙泉街道办事处吉泉一路8号 | 青岛富川电子塑胶有限公司 | 山东省青岛市即墨区龙泉街道办事处吉泉一路8号 | 2026-02-17/— | 225mL | / | 所检项目符合标准 | / | / | / | 2026-03-16 | 即墨区 | 青岛市产品质量检验研究院
28 | 生产领域 | 商品零售包装袋 | 青岛新利田福包装彩印有限公司 | 山东省青岛市即墨区环秀街道204国道与百福路路口东800米 | 青岛新利田福包装彩印有限公司 | 山东省青岛市即墨区环秀街道204国道与百福路路口东800米 | 2025-12-28/— | 300mm×200mm×0.07mm 1kg | / | 所检项目符合标准 | / | / | / | 2026-03-13 | 即墨区 | 青岛市产品质量检验研究院
29 | 生产领域 | BOPA/LDPE复合袋 | 青岛奥华包装有限公司 | 山东省青岛市即墨区天井山三路157号 | 青岛奥华包装有限公司 | 山东省青岛市即墨区天井山三路157号 | 2026-03-14/— | 300×（380+50）mm 1.34kg | / | 所检项目符合标准 | / | / | / | 2026-03-16 | 即墨区 | 青岛市产品质量检验研究院
30 | 生产领域 | 食品包装（PP）瓶盖 | 青岛龙德利塑料厂 | 青岛市城阳区惜福镇街道后金村 | 青岛龙德利塑料厂 | 青岛市城阳区惜福镇街道后金村 | 2025-11-28/— | 红A | / | 所检项目符合标准 | / | / | / | 2026-03-17 | 城阳区 | 青岛市产品质量检验研究院
31 | 生产领域 | PET/PE复合袋 | 青岛英之彩包装有限公司 | 山东省青岛市城阳区夏庄街道成康路789号6号楼 | 青岛英之彩包装有限公司 | 山东省青岛市城阳区夏庄街道成康路789号6号楼 | 2026-03-16/— | 210*145*0.12mm | / | 所检项目符合标准 | / | / | / | 2026-03-17 | 城阳区 | 青岛市产品质量检验研究院
32 | 生产领域 | 45mm聚丙烯盖 | 青岛三丰电子有限公司 | 青岛市城阳区惜福镇街道禧鸿路6号 | 青岛三丰电子有限公司 | 青岛市城阳区惜福镇街道禧鸿路6号 | 2026-03-15/— | / | / | 所检项目符合标准 | / | / | / | 2026-03-17 | 城阳区 | 青岛市产品质量检验研究院
33 | 生产领域 | BOPP/VMPET/PE复合袋 | 青岛浩宇包装有限公司 | 山东省青岛市城阳区夏庄街道书顺路13号 | 青岛浩宇包装有限公司 | 山东省青岛市城阳区夏庄街道书顺路13号 | 2026-03-02/260128006 | 345*150 | / | 所检项目符合标准 | / | / | / | 2026-03-17 | 城阳区 | 青岛市产品质量检验研究院
34 | 生产领域 | 250mL燕塘原味酸奶饮品标准型砖包 | 青岛利康食品包装科技有限公司 | 山东省青岛市高新区瑞源路8号 | 青岛利康食品包装科技有限公司 | 山东省青岛市高新区瑞源路8号 | 2026-03-15/— | 250mL | / | 所检项目符合标准 | / | / | / | 2026-03-17 | 城阳区 | 青岛市产品质量检验研究院
35 | 生产领域 | 食品包装用聚酯（PET）瓶 | 青岛高峰包装制品有限公司 | 山东省青岛市城阳区惜福镇街道驯虎山路136号 | 青岛高峰包装制品有限公司 | 山东省青岛市城阳区惜福镇街道驯虎山路136号 | 2026-03-06/— | 340g | / | 所检项目符合标准 | / | / | / | 2026-03-18 | 城阳区 | 青岛市产品质量检验研究院
36 | 生产领域 | 食品包装用聚酯（PET）瓶坯 | 青岛苏氏科技股份有限公司 | 山东省青岛市即墨区天山二路165号 | 青岛苏氏科技股份有限公司 | 山东省青岛市即墨区天山二路165号 | 2026-02-26/— | 118g | / | 所检项目符合标准 | / | / | / | 2026-03-18 | 即墨区 | 青岛市产品质量检验研究院
37 | 生产领域 | 食品接触用塑料盖（PE） | 青岛百德塑胶有限公司 | 山东省青岛市城阳区铁骑山路265号 | 青岛百德塑胶有限公司 | 山东省青岛市城阳区铁骑山路265号 | 2026-03-05/— | 35mm双色 | / | 所检项目符合标准 | / | / | / | 2026-03-18 | 城阳区 | 青岛市产品质量检验研究院
38 | 生产领域 | 食品包装用聚乙烯容器 | 青岛五湖塑胶有限公司 | 山东省青岛市即墨市大信镇任家屯村 | 青岛五湖塑胶有限公司 | 山东省青岛市即墨市大信镇任家屯村 | 2026-03-01/— | 800mL | / | 所检项目符合标准 | / | / | / | 2026-03-18 | 即墨区 | 青岛市产品质量检验研究院
39 | 生产领域 | 食品包装用聚酯（PET）瓶 | 青岛普利乐新材料科技有限公司即墨分公司 | 山东省青岛市即墨区大信镇丰宝路18号 | 青岛普利乐新材料科技有限公司即墨分公司 | 山东省青岛市即墨区大信镇丰宝路18号 | 2026-03-08/— | 20L | / | 所检项目符合标准 | / | / | / | 2026-03-18 | 即墨区 | 青岛市产品质量检验研究院
40 | 生产领域 | 日用塑料袋 | 青岛金天地塑料包装有限公司 | 山东省青岛市城阳区润城路559号34号楼 | 青岛金天地塑料包装有限公司 | 山东省青岛市城阳区润城路559号34号楼 | 2026-03-18/JTD-ZYL-20260203 | 165mm×210mm×0.03mm 50g | / | 所检项目符合标准 | / | / | / | 2026-03-18 | 城阳区 | 青岛市产品质量检验研究院
41 | 生产领域 | 滑锁密实袋 | 青岛君鑫达包装有限公司 | 山东省青岛市即墨区通济街道办事处通济工业园内华东路西侧 | 青岛君鑫达包装有限公司 | 山东省青岛市即墨区通济街道办事处通济工业园内华东路西侧 | 2024-06-10/— | 26.5×32×8cm 1.5kg | / | 所检项目符合标准 | / | / | / | 2026-03-18 | 即墨区 | 青岛市产品质量检验研究院
42 | 生产领域 | 糖果包装用塑料托盘（PP） | 青岛军龙达塑料有限公司 | 山东省青岛市即墨区大信镇杨家村 | 青岛军龙达塑料有限公司 | 山东省青岛市即墨区大信镇杨家村 | 2026-03-10/— | φ3.65mm×78mm | / | 所检项目符合标准 | / | / | / | 2026-03-19 | 即墨区 | 青岛市产品质量检验研究院
43 | 生产领域 | 970g树熟榴莲袋（PET/PE） | 青岛利斯达包装有限公司 | 山东省青岛市城阳区空港工业园河东路与瑞文路交汇处北150米 | 青岛利斯达包装有限公司 | 山东省青岛市城阳区空港工业园河东路与瑞文路交汇处北150米 | 2026-01-28/— | 350*250mm | / | 所检项目符合标准 | / | / | / | 2026-03-19 | 城阳区 | 青岛市产品质量检验研究院
44 | 生产领域 | 米禾天下原味芝士年糕500g（PET/PE复合袋） | 青岛嘉合万盛包装有限公司 | 山东省青岛市城阳区张家庄社区居委会东300米路博大道1号门工业厂房 | 青岛嘉合万盛包装有限公司 | 山东省青岛市城阳区张家庄社区居委会东300米路博大道1号门工业厂房 | 2026-03-16/— | 260*190mm | / | 所检项目符合标准 | / | / | / | 2026-03-19 | 城阳区 | 青岛市产品质量检验研究院
45 | 生产领域 | 日用塑料袋 | 青岛瑞增包装有限公司 | 山东省青岛市即墨市灵山镇韩流庄村 | 青岛瑞增包装有限公司 | 山东省青岛市即墨市灵山镇韩流庄村 | 2026-03-08/— | 290×290×0.025（mm）100g | / | 所检项目符合标准 | / | / | / | 2026-03-19 | 即墨区 | 青岛市产品质量检验研究院
46 | 生产领域 | BOPA/LDPE复合袋 | 青岛亚鑫达包装有限公司 | 山东省青岛市即墨区北安街道办事处郑家庄村南 | 青岛亚鑫达包装有限公司 | 山东省青岛市即墨区北安街道办事处郑家庄村南 | 2026-03-19/— | 240×150×0.095（mm）300g | / | 所检项目符合标准 | / | / | / | 2026-03-19 | 即墨区 | 青岛市产品质量检验研究院
47 | 生产领域 | BOPA/LDPE复合袋 | 青岛福诺达包装有限公司即墨分公司 | 山东省青岛市即墨区大信街道长直村工甲8-1号 | 青岛福诺达包装有限公司即墨分公司 | 山东省青岛市即墨区大信街道长直村工甲8-1号 | 2026-03-19/— | 350×220×0.08（mm）300g | / | 所检项目符合标准 | / | / | / | 2026-03-19 | 即墨区 | 青岛市产品质量检验研究院
48 | 生产领域 | BOPA/LDPE复合袋 | 青岛星辉包装印刷有限公司 | 山东省青岛市城阳区上马街道西张社区青岛森林木工机械有限公司院内 | 青岛星辉包装印刷有限公司 | 山东省青岛市城阳区上马街道西张社区青岛森林木工机械有限公司院内 | 2026-03-19/2026-82-03 | 410×245×0.075mm 3.5kg | / | 所检项目符合标准 | / | / | / | 2026-03-20 | 城阳区 | 青岛市产品质量检验研究院
49 | 生产领域 | 食品包装用托盘 | 青岛来福泉工贸有限公司 | 山东省青岛市城阳区西张社区幼儿园西100米 | 青岛来福泉工贸有限公司 | 山东省青岛市城阳区西张社区幼儿园西100米 | 2025-12-23/— | / | / | 所检项目符合标准 | / | / | / | 2026-03-20 | 城阳区 | 青岛市产品质量检验研究院
50 | 生产领域 | 食品包装用塑料瓶 | 青岛益恩圣塑胶有限公司城阳分公司 | 山东省青岛市城阳区上马街道海龙路1号 | 青岛益恩圣塑胶有限公司城阳分公司 | 山东省青岛市城阳区上马街道海龙路1号 | 2026-03-20/— | 1L | / | 所检项目符合标准 | / | / | / | 2026-03-20 | 城阳区 | 青岛市产品质量检验研究院
51 | 生产领域 | 食品包装用塑料盖 | 青岛盛瑞达工贸有限公司 | 山东省青岛市城阳区上马街道北张村社区居委会西北100米 | 青岛盛瑞达工贸有限公司 | 山东省青岛市城阳区上马街道北张村社区居委会西北100米 | 2026-03-20/— | φ80 | / | 所检项目符合标准 | / | / | / | 2026-03-20 | 城阳区 | 青岛市产品质量检验研究院
52 | 生产领域 | PET/PE复合袋 | 青岛良顺成包装有限公司 | 山东省青岛市城阳区大周村工业园 | 青岛良顺成包装有限公司 | 山东省青岛市城阳区大周村工业园 | 2026-03-22/— | 400*260*0.065mm | / | 所检项目符合标准 | / | / | / | 2026-03-23 | 城阳区 | 青岛市产品质量检验研究院
53 | 生产领域 | 食品包装用塑料瓶 | 青岛贝里塑料有限公司 | 山东省青岛市保税港区北京路40号（A） | 青岛贝里塑料有限公司 | 山东省青岛市保税港区北京路40号（A） | 2026-03-01/— | 1.9L | / | 所检项目符合标准 | / | / | / | 2026-03-23 | 自贸区 | 青岛市产品质量检验研究院
54 | 生产领域 | MOPP/PET/AL/PE复合袋 | 青岛新通达塑料制品有限公司 | 山东省青岛市城阳区兴阳路817号 | 青岛新通达塑料制品有限公司 | 山东省青岛市城阳区兴阳路817号 | 2025-12-30/— | 160*230+80mm*0.12mm | / | 所检项目符合标准 | / | / | / | 2026-03-23 | 城阳区 | 青岛市产品质量检验研究院
55 | 生产领域 | 夹链自封袋 | 青岛禹瑞包装有限公司 | 山东省青岛市城阳区城阳街道古庙头社区祺阳路15号 | 青岛禹瑞包装有限公司 | 山东省青岛市城阳区城阳街道古庙头社区祺阳路15号 | 2026-03-14/— | 270mm×240mm+40mm | / | 所检项目符合标准 | / | / | / | 2026-03-23 | 城阳区 | 青岛市产品质量检验研究院
56 | 生产领域 | PET/PE袋 | 青岛永海鑫包装科技有限公司 | 山东省青岛市城阳区古庙工业园祺阳路222号 | 青岛永海鑫包装科技有限公司 | 山东省青岛市城阳区古庙工业园祺阳路222号 | 2026-03-12/— | 220×150×0.12mm | / | 所检项目符合标准 | / | / | / | 2026-03-23 | 城阳区 | 青岛市产品质量检验研究院
57 | 生产领域 | 食品包装用聚酯（PET）瓶坯 | 青岛尧邦塑胶制品有限公司 | 山东省青岛市黄岛区通河路526号 | 青岛尧邦塑胶制品有限公司 | 山东省青岛市黄岛区通河路526号 | 2026-03-03/— | UV 131g | / | 所检项目符合标准 | / | / | / | 2026-03-23 | 西海岸新区 | 青岛市产品质量检验研究院
58 | 生产领域 | 食品包装用塑料盖 | 青岛鑫德盛科技有限公司 | 青岛经济技术开发区齐长城路5-1号 | 青岛鑫德盛科技有限公司 | 青岛经济技术开发区齐长城路5-1号 | 2026-03-02/— | 57.5×51.5（mm） | / | 所检项目符合标准 | / | / | / | 2026-03-23 | 西海岸新区 | 青岛市产品质量检验研究院
59 | 生产领域 | BOPA/LDPE复合袋 | 青岛晋源宏道包装科技有限公司 | 山东省青岛市黄岛区巨洋路423号6号楼 | 青岛晋源宏道包装科技有限公司 | 山东省青岛市黄岛区巨洋路423号6号楼 | —/20260323 | 300×240×0.105（mm）1kg | / | 所检项目符合标准 | / | / | / | 2026-03-23 | 西海岸新区 | 青岛市产品质量检验研究院
60 | 生产领域 | BOPA/LDPE复合袋 | 青岛凯华包装制品有限公司 | 青岛即墨市华山三路以东孔雀河以北 | 青岛凯华包装制品有限公司 | 青岛即墨市华山三路以东孔雀河以北 | 2026-03-17/— | 290×230×0.08（mm）1kg | / | 所检项目符合标准 | / | / | / | 2026-03-20 | 即墨区 | 青岛市产品质量检验研究院
61 | 生产领域 | PET/PA/PE复合袋 | 青岛鼎新包装有限公司 | 山东省青岛市即墨区通济街道孔雀河五路96号 | 青岛鼎新包装有限公司 | 山东省青岛市即墨区通济街道孔雀河五路96号 | —/20260302 | 150×210+45×2（mm）300g | / | 所检项目符合标准 | / | / | / | 2026-03-20 | 即墨区 | 青岛市产品质量检验研究院
62 | 生产领域 | BOPA/LDPE复合袋 | 青岛天之久塑料包装有限公司 | 山东省青岛市城阳区东女姑山社区丰海路58号 | 青岛天之久塑料包装有限公司 | 山东省青岛市城阳区东女姑山社区丰海路58号 | 2026-03-03/TZJ2026020505 | 240×180×0.1（mm）230g | / | 所检项目符合标准 | / | / | / | 2026-03-24 | 城阳区 | 青岛市产品质量检验研究院
63 | 生产领域 | 东京大根袋（BOPA/LDPE） | 青岛康美包装有限公司 | 山东省青岛市城阳区流亭街道空港工业园内河东路北160米 | 青岛康美包装有限公司 | 山东省青岛市城阳区流亭街道空港工业园内河东路北160米 | 2026-03-05/— | 440×120mm | / | 所检项目符合标准 | / | / | / | 2026-03-24 | 城阳区 | 青岛市产品质量检验研究院
64 | 生产领域 | BOPP面包袋 | 青岛九圣彩印有限公司 | 山东省青岛市即墨区大信镇普东福海路北300米 | 青岛九圣彩印有限公司 | 山东省青岛市即墨区大信镇普东福海路北300米 | 2026-03-24/— | 320×228×0.036（mm）100g | / | 所检项目符合标准 | / | / | / | 2026-03-24 | 即墨区 | 青岛市产品质量检验研究院
65 | 生产领域 | 食品包装用塑料托盒（PET） | 青岛泰聚恒新材料科技有限公司 | 青岛市即墨市蓝村镇贾戈庄村 | 青岛泰聚恒新材料科技有限公司 | 青岛市即墨市蓝村镇贾戈庄村 | 2026-03-23/— | / | / | 所检项目符合标准 | / | / | / | 2026-03-24 | 即墨区 | 青岛市产品质量检验研究院
66 | 生产领域 | PET/PE复合袋 | 青岛鑫翱源竹塑有限公司 | 山东省青岛市即墨区大信镇潘家屯村221号 | 青岛鑫翱源竹塑有限公司 | 山东省青岛市即墨区大信镇潘家屯村221号 | 2026-03-24/— | 350×260×0.08（mm）1kg | / | 所检项目符合标准 | / | / | / | 2026-03-24 | 即墨区 | 青岛市产品质量检验研究院
67 | 生产领域 | 环保餐盒（PP） | 青岛润德佳包装科技有限公司 | 山东省青岛市即墨区蓝村街道鲁家埠村艺卓路东600米 | 青岛润德佳包装科技有限公司 | 山东省青岛市即墨区蓝村街道鲁家埠村艺卓路东600米 | 2026-03-13/— | 650mL | / | 所检项目符合标准 | / | / | / | 2026-03-24 | 即墨区 | 青岛市产品质量检验研究院
68 | 生产领域 | 食品用塑料餐盒（PP） | 青岛百家塑胶有限公司 | 山东省青岛市城阳区环海经济开发区元启路7号 | 青岛百家塑胶有限公司 | 山东省青岛市城阳区环海经济开发区元启路7号 | 2026-03-01/— | D12 350mL圆形盒 | / | 所检项目符合标准 | / | / | / | 2026-03-24 | 城阳区 | 青岛市产品质量检验研究院
69 | 生产领域 | BOPA/LDPE复合袋 | 青岛城阳永盛塑料包装有限公司 | 青岛市城阳区棘洪滩街道古岛村 | 青岛城阳永盛塑料包装有限公司 | 青岛市城阳区棘洪滩街道古岛村 | 2026-03-23/— | 300×400（mm） | / | 所检项目符合标准 | / | / | / | 2026-03-24 | 城阳区 | 青岛市产品质量检验研究院
70 | 生产领域 | PE膜 | 青岛东海包装产业有限公司 | 山东省青岛市城阳区康园路13号 | 青岛东海包装产业有限公司 | 山东省青岛市城阳区康园路13号 | 2025-11-19/— | 990×0.065（mm） | / | 所检项目符合标准 | / | / | / | 2026-03-25 | 城阳区 | 青岛市产品质量检验研究院
71 | 生产领域 | BOPA/LDPE复合袋 | 青岛成悦包装科技有限公司 | 青岛即墨市孔雀河一路18号 | 青岛成悦包装科技有限公司 | 青岛即墨市孔雀河一路18号 | 2025-04-26/— | 205×145×0.075（mm）180g | / | 所检项目符合标准 | / | / | / | 2026-03-25 | 即墨区 | 青岛市产品质量检验研究院
72 | 生产领域 | PA/PE/PE共挤膜 | 青岛诚信德高分子膜科技有限公司 | 山东省青岛市高新区宝源路780号联东U谷7号楼101户 | 青岛诚信德高分子膜科技有限公司 | 山东省青岛市高新区宝源路780号联东U谷7号楼101户 | 2025-11-19/— | 445mm×0.2mm | / | 所检项目符合标准 | / | / | / | 2026-03-25 | 城阳区 | 青岛市产品质量检验研究院
73 | 生产领域 | 食品包装用聚酯（PET）瓶 | 即墨市益坤塑料制品加工厂 | 山东省青岛市即墨市大信镇任家屯村 | 即墨市益坤塑料制品加工厂 | 山东省青岛市即墨市大信镇任家屯村 | 2026-03-01/— | 5L | / | 所检项目符合标准 | / | / | / | 2026-03-25 | 即墨区 | 青岛市产品质量检验研究院
74 | 生产领域 | PET/PA/PE复合袋 | 青岛旭成包装印刷有限责任公司 | 山东省青岛市即墨市通济办事处孔雀河二路26号 | 青岛旭成包装印刷有限责任公司 | 山东省青岛市即墨市通济办事处孔雀河二路26号 | 2026-02-11/— | （340+38×2）×270×0.107（mm）1.1545kg | / | 所检项目符合标准 | / | / | / | 2026-03-25 | 即墨区 | 青岛市产品质量检验研究院
75 | 生产领域 | PET/PE复合袋 | 青岛道和包装材料有限公司 | 山东省青岛市即墨区大信街道办事处幸福路552号 | 青岛道和包装材料有限公司 | 山东省青岛市即墨区大信街道办事处幸福路552号 | 2026-03-25/20260153 | 365×250×0.07（mm）950g | / | 所检项目符合标准 | / | / | / | 2026-03-25 | 即墨区 | 青岛市产品质量检验研究院
76 | 生产领域 | PS餐盒 | 青岛广濑新日包装有限公司 | 山东省青岛市即墨区蓝村街道栾埠村750户 | 青岛广濑新日包装有限公司 | 山东省青岛市即墨区蓝村街道栾埠村750户 | 2026-01-27/— | 23×16（cm） | / | 所检项目符合标准 | / | / | / | 2026-03-25 | 即墨区 | 青岛市产品质量检验研究院
77 | 生产领域 | PET/PE复合袋 | 青岛森丽达包装有限公司 | 山东省青岛市黄岛区六汪镇飞超路299号 | 青岛森丽达包装有限公司 | 山东省青岛市黄岛区六汪镇飞超路299号 | 2025-06-05/— | 310×240×0.08mm | / | 所检项目符合标准 | / | / | / | 2026-03-26 | 西海岸新区 | 青岛市产品质量检验研究院
78 | 生产领域 | BOPA/LDPE复合袋 | 青岛元象包装有限公司 | 山东省青岛市黄岛区铁山工业园菊花山路67号 | 青岛元象包装有限公司 | 山东省青岛市黄岛区铁山工业园菊花山路67号 | 2025-09-05/YHX2025081801 | 300×180mm | / | 所检项目符合标准 | / | / | / | 2026-03-26 | 西海岸新区 | 青岛市产品质量检验研究院
79 | 生产领域 | 商品零售包装袋 | 青岛润佳塑料有限公司 | 山东省青岛市黄岛区铁山工业园 | 青岛润佳塑料有限公司 | 山东省青岛市黄岛区铁山工业园 | 2026-03-21/— | 420×280×350×0.03mm 5kg | / | 所检项目符合标准 | / | / | / | 2026-03-26 | 西海岸新区 | 青岛市产品质量检验研究院
80 | 生产领域 | 日用塑料袋 | 青岛名阳包装有限公司 | 山东省青岛市黄岛区平湖路7号1栋101室 | 青岛名阳包装有限公司 | 山东省青岛市黄岛区平湖路7号1栋101室 | 2026-03-25/— | 1020×570mm 25kg | / | 所检项目符合标准 | / | / | / | 2026-03-26 | 西海岸新区 | 青岛市产品质量检验研究院
81 | 生产领域 | PP托盘 12入 | 青岛家祺塑料制品有限公司 | 青岛胶州市李哥庄镇魏家屯村 | 青岛家祺塑料制品有限公司 | 青岛胶州市李哥庄镇魏家屯村 | 2026-02-27/260113158D251020 | 235*125*35mm | / | 所检项目符合标准 | / | / | / | 2026-03-26 | 胶州市 | 青岛市产品质量检验研究院
82 | 生产领域 | 多层共挤高阻隔包装膜 | 青岛中德聚义塑业有限公司 | 山东省青岛市胶州市李戈庄大沽河工业园 | 青岛中德聚义塑业有限公司 | 山东省青岛市胶州市李戈庄大沽河工业园 | 2026-03-01/20260301 | 394×0.11mm | / | 所检项目符合标准 | / | / | / | 2026-03-26 | 胶州市 | 青岛市产品质量检验研究院
83 | 生产领域 | 食品包装用聚对苯二甲酸乙二醇酯（PET）瓶 | 青岛一力工业品制造有限公司 | 山东省青岛市胶州市李哥庄镇沽河大街中南空港新基建智造谷项目6-1-101/6-2-101 | 青岛一力工业品制造有限公司 | 山东省青岛市胶州市李哥庄镇沽河大街中南空港新基建智造谷项目6-1-101/6-2-101 | 2026-03-12/— | 500mL | / | 所检项目符合标准 | / | / | / | 2026-03-26 | 胶州市 | 青岛市产品质量检验研究院
84 | 生产领域 | 食品包装用聚酯（PET）瓶 | 青岛益通橡塑有限公司 | 青岛市四方区郑州路8号2栋3单元302户 | 青岛益通橡塑有限公司分公司 | 青岛市城阳区惜福镇街道东葛家社区 | 2026-03-25/— | 1.5LD绿 | / | 所检项目符合标准 | / | / | / | 2026-03-27 | 市北区 | 青岛市产品质量检验研究院
85 | 生产领域 | PP杯（棕杯18241） | 青岛泰兴和塑料模具有限公司 | 山东省青岛市城阳区204国道与春阳路交汇口西南120米 | 青岛泰兴和塑料模具有限公司 | 山东省青岛市城阳区204国道与春阳路交汇口西南120米 | 2026-03-25/— | / | / | 所检项目符合标准 | / | / | / | 2026-03-27 | 城阳区 | 青岛市产品质量检验研究院
86 | 生产领域 | 塑料一次性餐饮具（PP勺） | 青岛华创塑业有限公司 | 山东省青岛市黄岛区泰发路1388号A3栋 | 青岛华创塑业有限公司 | 青岛市黄岛区泰发路1388号A3栋 | 2026-03-13/2026031301051 | 5.3g | / | 所检项目符合标准 | / | / | / | 2026-03-27 | 西海岸新区 | 青岛市产品质量检验研究院
87 | 生产领域 | BOPA/LDPE复合袋 | 青岛爱瑞克包装有限公司 | 山东省青岛市黄岛区水城路1588号 | 青岛爱瑞克包装有限公司 | 山东省青岛市黄岛区水城路1588号 | 2026-03-26/— | 长边360+短边210×宽215 1kg | / | 所检项目符合标准 | / | / | / | 2026-03-27 | 西海岸新区 | 青岛市产品质量检验研究院
88 | 生产领域 | PET瓶 | 青岛普林凯塑胶有限公司城阳分公司 | 山东省青岛市城阳区惜福镇街道东铁社区村委西200米 | 青岛普林凯塑胶有限公司城阳分公司 | 山东省青岛市城阳区惜福镇街道东铁社区村委西200米 | 2026-03-27/— | 500mL | / | 所检项目符合标准 | / | / | / | 2026-03-27 | 城阳区 | 青岛市产品质量检验研究院
89 | 生产领域 | PET/PE复合袋 | 青岛北国塑料包装有限公司 | 山东省青岛市城阳区惜福镇街道牟家村社区厚城路与春阳路交叉口西北200米 | 青岛北国塑料包装有限公司 | 山东青岛市城阳区惜福镇街道牟家村社区厚城路与春阳路交叉口西北200米 | 2026-03-27/— | 190*260 | / | 所检项目符合标准 | / | / | / | 2026-03-27 | 城阳区 | 青岛市产品质量检验研究院
90 | 生产领域 | 500mL碳酸瓶 | 青岛骁腾科技有限公司 | 山东省青岛市崂山区松岭路236号崂矿厂区一楼车间 | 青岛骁腾科技有限公司 | 山东省青岛市崂山区松岭路236号崂矿厂区一楼车间 | 2026-03-27/— | 500mL | / | 所检项目符合标准 | / | / | / | 2026-03-27 | 崂山区 | 青岛市产品质量检验研究院
91 | 生产领域 | PET/PE复合袋 | 青岛宏岩辅料印刷有限公司即墨分公司 | 山东省青岛市即墨市环秀办事处金山工业园纬一路1号 | 青岛宏岩辅料印刷有限公司即墨分公司 | 山东省青岛市即墨市环秀办事处金山工业园纬一路1号 | 2026-01-17/— | 210×260×0.08（mm）450g | / | 所检项目符合标准 | / | / | / | 2026-03-30 | 即墨区 | 青岛市产品质量检验研究院
92 | 生产领域 | PA/PE复合袋 | 青岛振昌工贸有限公司 | 山东省青岛市城阳区荣海四路10号1号楼2-2室 | 青岛振昌工贸有限公司 | 山东省青岛市城阳区荣海四路10号1号楼2-2室 | 2026-03-30/ZC260317212 | 340*250*0.08mm | / | 所检项目符合标准 | / | / | / | 2026-03-30 | 城阳区 | 青岛市产品质量检验研究院
93 | 生产领域 | PET/PE复合袋 | 青岛矫氏包装材料有限公司 | 山东省青岛市城阳区荣海四路10号1号楼车间1014 | 青岛矫氏包装材料有限公司 | 山东省青岛市城阳区荣海四路10号1号楼车间1014 | 2026-03-15/— | 350×290mm | / | 所检项目符合标准 | / | / | / | 2026-03-30 | 城阳区 | 青岛市产品质量检验研究院
94 | 生产领域 | BOPA/LDPE复合袋 | 青岛力美奥包装有限公司 | 山东省青岛市即墨区辉恒路东首环保产业园 | 青岛力美奥包装有限公司 | 山东省青岛市即墨区辉恒路东首环保产业园 | 2026-03-24/— | 230×195（mm）500g | / | 所检项目符合标准 | / | / | / | 2026-03-30 | 即墨区 | 青岛市产品质量检验研究院
95 | 生产领域 | PET/VMPET/PE复合袋 | 青岛瑞东包装有限公司 | 山东省青岛市即墨区即发龙山路11号 | 青岛瑞东包装有限公司 | 山东省青岛市即墨区即发龙山路11号 | 2026-03-29/2026032910 | 300×240×0.08（mm）750g | / | 所检项目符合标准 | / | / | / | 2026-03-30 | 即墨区 | 青岛市产品质量检验研究院
96 | 生产领域 | PET/PA/RCPP复合袋 | 青岛海虹彩印有限公司 | 山东省青岛市即墨区店子山三路569号 | 青岛海虹彩印有限公司 | 山东省青岛市即墨区店子山三路569号 | 2026-03-15/— | 175×255mm | / | 所检项目符合标准 | / | / | / | 2026-03-31 | 即墨区 | 青岛市产品质量检验研究院
97 | 生产领域 | BOPA/LDPE复合袋 | 青岛博尚包装制品有限公司 | 山东省青岛市即墨区北安街道办事处营王路95号 | 青岛博尚包装制品有限公司 | 山东省青岛市即墨区北安街道办事处营王路95号 | 2026-03-12/— | 285×220×0.10（mm）1.3kg | / | 所检项目符合标准 | / | / | / | 2026-03-31 | 即墨区 | 青岛市产品质量检验研究院
98 | 生产领域 | 巧克力豆袋（NY/CPP） | 青岛颐合源塑料包装制品有限公司 | 山东省青岛市即墨区北安办事处营西村 | 青岛颐合源塑料包装制品有限公司 | 山东省青岛市即墨区北安办事处营西村 | 2026-03-31/20260331-1 | 280×195×0.075 | / | 所检项目符合标准 | / | / | / | 2026-03-31 | 即墨区 | 青岛市产品质量检验研究院
99 | 生产领域 | BOPA/LDPE复合袋 | 青岛馨华和荣包装有限公司 | 山东省青岛市平度市白沙河街道办事处张戈庄张南村 | 青岛馨华和荣包装有限公司 | 山东省青岛市平度市白沙河街道办事处张戈庄张南村 | 2025-12-04/— | 220×180（mm） | / | 所检项目符合标准 | / | / | / | 2026-03-31 | 平度市 | 青岛市产品质量检验研究院
100 | 生产领域 | 商品零售包装袋 | 青岛顺昶瑞包装制品有限公司 | 山东省青岛市平度市南村镇海盛路17号 | 青岛顺昶瑞包装制品有限公司 | 山东省青岛市平度市南村镇海盛路17号 | 2026-03-16/— | 230×180×0.04（mm）0.25kg | / | 所检项目符合标准 | / | / | / | 2026-03-31 | 平度市 | 青岛市产品质量检验研究院
101 | 生产领域 | BOPA/LDPE复合袋 | 青岛彩正包装有限公司 | 山东省青岛市平度市南村镇平安路5号 | 青岛彩正包装有限公司 | 山东省青岛市平度市南村镇平安路5号 | 2025-07-24/— | 165×265×0.075（mm）200g | / | 所检项目符合标准 | / | / | / | 2026-03-31 | 平度市 | 青岛市产品质量检验研究院
102 | 生产领域 | 无菌米饭碗（PP） | 青岛日之容塑料制品有限公司 | 青岛市莱西市夏格庄镇驻地 | 青岛日之容塑料制品有限公司 | 青岛市莱西市夏格庄镇驻地 | 2026-03-21/— | 139×139×39.2mm×820μm | / | 所检项目符合标准 | / | / | / | 2026-04-01 | 莱西市 | 青岛市产品质量检验研究院
103 | 生产领域 | 液袋膜 俄罗斯专用（PE） | 青岛禾润华田塑料科技有限公司 | 山东省青岛市城阳区河套街道胶州湾综合保税区振业路12号3号楼B区厂房 | 青岛禾润华田塑料科技有限公司 | 山东省青岛市城阳区河套街道胶州湾综合保税区振业路12号3号楼B区厂房 | 2026-04-01/— | 0.120mm×3850mm | / | 所检项目符合标准 | / | / | / | 2026-04-01 | 城阳区 | 青岛市产品质量检验研究院
104 | 生产领域 | 啤酒保鲜桶（PE） | 青岛广华伟业工贸有限公司 | 山东省青岛市红岛经济区河套街道小涧西社区1221号 | 青岛广华伟业工贸有限公司 | 山东省青岛市红岛经济区河套街道小涧西社区1221号 | 2026-03-31/— | 3L | / | 所检项目符合标准 | / | / | / | 2026-04-01 | 城阳区 | 青岛市产品质量检验研究院
105 | 生产领域 | BOPA/LDPE复合袋 | 青岛华泓星塑胶有限公司 | 莱西市夏格庄镇夏南庄村 | 青岛华泓星塑胶有限公司 | 莱西市夏格庄镇夏南庄村 | 2026-03-31/— | 128×250+32.5×2×0.12（mm）500g | / | 所检项目符合标准 | / | / | / | 2026-04-01 | 莱西市 | 青岛市产品质量检验研究院
106 | 生产领域 | PL-21浅底白（PP） | 青岛高地包装制品有限公司 | 山东省青岛市莱西市姜山镇昌礼路11号 | 青岛高地包装制品有限公司 | 山东省青岛市莱西市姜山镇昌礼路11号 | 2026-03-24/— | / | / | 所检项目符合标准 | / | / | / | 2026-04-01 | 莱西市 | 青岛市产品质量检验研究院
107 | 生产领域 | 食品包装用聚酯（PET）瓶 | 青岛万嘉润塑料制品有限公司 | 山东省青岛市莱西市姜山镇西三都河村389号 | 青岛万嘉润塑料制品有限公司 | 山东省青岛市莱西市姜山镇西三都河村389号 | 2026-03-20/— | 350mL | / | 所检项目符合标准 | / | / | / | 2026-04-01 | 莱西市 | 青岛市产品质量检验研究院
108 | 生产领域 | PET/VMPET/PE复合袋 | 青岛双华包装股份有限公司 | 山东省青岛市莱西市开发区中周格庄村 | 青岛双华包装股份有限公司 | 山东省青岛市莱西市开发区中周格庄村 | 2026-04-01/S2026032501 | 220×150×0.12mm | / | 所检项目符合标准 | / | / | / | 2026-04-02 | 莱西市 | 青岛市产品质量检验研究院
109 | 生产领域 | BOPA/LDPE复合袋 | 青岛彩立德包装有限公司 | 山东省青岛市即墨区通济街道办事处孔雀河四路以北、城西四东路以西 | 青岛彩立德包装有限公司 | 山东省青岛市即墨区通济街道办事处孔雀河四路以北、城西四东路以西 | 2026-03-14/S-2603108 | 300×200×0.105（mm）1kg | / | 所检项目符合标准 | / | / | / | 2026-04-03 | 即墨区 | 青岛市产品质量检验研究院
110 | 生产领域 | PET/PE复合袋 | 青岛海德包装股份有限公司 | 山东省青岛市即墨区孔雀河四路28-1号 | 青岛海德包装股份有限公司 | 山东省青岛市即墨区孔雀河四路28-1号 | 2026-02-09/— | 340×250×160（mm）1.23kg | / | 所检项目符合标准 | / | / | / | 2026-04-03 | 即墨区 | 青岛市产品质量检验研究院
111 | 生产领域 | PET/PE复合膜 | 青岛盐海印刷材料有限公司 | 山东省青岛市莱西市经济开发区温州路17号 | 青岛盐海印刷材料有限公司 | 山东省青岛市莱西市经济开发区温州路17号 | 2026-04-01/260386 | 275mm×190mm | / | 所检项目符合标准 | / | / | / | 2026-04-02 | 莱西市 | 青岛市产品质量检验研究院
112 | 生产领域 | 食品包装用聚酯（PET）瓶 | 青岛成凯塑胶包装制品有限公司 | 莱西市经济开发区常州路东2号 | 青岛成凯塑胶包装制品有限公司 | 莱西市经济开发区常州路东2号 | 2026-03-30/— | 330mL | / | 所检项目符合标准 | / | / | / | 2026-04-02 | 莱西市 | 青岛市产品质量检验研究院
113 | 生产领域 | 商品零售包装袋 | 青岛国利包装材料有限公司 | 青岛莱西市威海西路68号 | 青岛国利包装材料有限公司 | 青岛莱西市威海西路68号 | 2026-03-09/030901 | 240×360×0.08mm 1kg | / | 所检项目符合标准 | / | / | / | 2026-04-02 | 莱西市 | 青岛市产品质量检验研究院
114 | 生产领域 | 食品接触用PET瓶 | 青岛森丰塑胶包装制品有限公司 | 青岛平度市开发区贵州路11-1号 | 青岛森丰塑胶包装制品有限公司 | 青岛平度市开发区贵州路11-1号 | 2026-03-31/20260331 | 64-340mL | / | 所检项目符合标准 | / | / | / | 2026-04-02 | 平度市 | 青岛市产品质量检验研究院
115 | 生产领域 | 包装桶 | 青岛创新塑料制品有限公司 | 青岛平度市白沙河街道办事处崔家营村村东 | 青岛创新塑料制品有限公司 | 青岛平度市白沙河街道办事处崔家营村村东 | 2026-04-01/2026-04-01 | 8L | / | 所检项目符合标准 | / | / | / | 2026-04-02 | 平度市 | 青岛市产品质量检验研究院
116 | 生产领域 | 空白袋 | 青岛意瑞塑料制品有限公司 | 青岛平度市白沙河办事处尚河头村东 | 青岛意瑞塑料制品有限公司 | 青岛平度市白沙河办事处尚河头村东 | 2026-03-31/— | 620*480*0.045mm | / | 所检项目符合标准 | / | / | / | 2026-04-02 | 平度市 | 青岛市产品质量检验研究院
117 | 生产领域 | BOPA/LDPE复合袋 | 青岛红金星包装印刷有限公司 | 青岛即墨市北安街道办事处 | 青岛红金星包装印刷有限公司 | 青岛即墨市北安街道办事处 | —/2025129 | 220×320×0.08（mm）1kg | / | 所检项目符合标准 | / | / | / | 2026-04-07 | 即墨区 | 青岛市产品质量检验研究院
118 | 生产领域 | PET/PE复合袋 | 青岛金橡包装有限公司 | 青岛市即墨市青岛服装工业园恒山路97号 | 青岛金橡包装有限公司 | 青岛市即墨市青岛服装工业园恒山路97号 | 2026-01-09/— | 260×180（mm）160g | / | 所检项目符合标准 | / | / | / | 2026-04-07 | 即墨区 | 青岛市产品质量检验研究院
119 | 生产领域 | BOPA/LDPE复合袋 | 青岛永顺祥包装有限公司 | 青岛即墨市服装工业园孔雀河四路46号 | 青岛永顺祥包装有限公司 | 青岛即墨市服装工业园孔雀河四路46号 | 2026-01-27/— | 390×300×0.08（mm）800g | / | 所检项目符合标准 | / | / | / | 2026-04-07 | 即墨区 | 青岛市产品质量检验研究院
120 | 生产领域 | PET/PE复合膜 | 青岛诚润包装有限公司 | 山东省青岛市即墨区北安街道办事处兰家庄村 | 青岛诚润包装有限公司 | 山东省青岛市即墨区北安街道办事处兰家庄村 | 2026-04-01/— | 410×0.08（mm） | / | 所检项目符合标准 | / | / | / | 2026-04-07 | 即墨区 | 青岛市产品质量检验研究院
121 | 生产领域 | 包装用镀铝薄膜（VMPET） | 山东金川顺为新材料科技有限公司 | 山东省青岛市即墨区北安街道办事处亿星基路77号 | 山东金川顺为新材料科技有限公司 | 山东省青岛市即墨区北安街道办事处亿星基路77号 | 2026-04-07/— | 12μm×1030mm×6000m | / | 所检项目符合标准 | / | / | / | 2026-04-07 | 即墨区 | 青岛市产品质量检验研究院
122 | 生产领域 | 200g香精内袋（PA/PE） | 青岛方大包装股份有限公司 | 山东省青岛市平度市凤台街道办事处胜利路789号 | 青岛方大包装股份有限公司 | 山东省青岛市平度市凤台街道办事处胜利路789号 | 2026-03-03/— | 270*180 | / | 所检项目符合标准 | / | / | / | 2026-04-07 | 平度市 | 青岛市产品质量检验研究院
123 | 生产领域 | 大丝桶（HDPE） | 青岛凯特润达包装有限公司 | 山东省青岛市平度市经济开发区重庆路300号 | 青岛凯特润达包装有限公司 | 山东省青岛市平度市经济开发区重庆路300号 | 2026-04-03/— | 1L | / | 所检项目符合标准 | / | / | / | 2026-04-07 | 平度市 | 青岛市产品质量检验研究院
124 | 生产领域 | 花帝内袋（PA/PE） | 青岛方泓包装科技有限公司 | 山东省青岛市平度市经济开发区贵州路10号 | 青岛方泓包装科技有限公司 | 山东省青岛市平度市经济开发区贵州路10号 | 2026-03-26/— | 180*250 | / | 所检项目符合标准 | / | / | / | 2026-04-07 | 平度市 | 青岛市产品质量检验研究院
125 | 生产领域 | 聚烯烃注塑包装桶 | 青岛铭威塑业有限公司 | 山东省青岛市平度市白沙河街道张戈庄前小路25号 | 青岛铭威塑业有限公司 | 山东省青岛市平度市白沙河街道张戈庄前小路25号 | 2026-04-08/20260040803 | 6L | / | 所检项目符合标准 | / | / | / | 2026-04-08 | 平度市 | 青岛市产品质量检验研究院
126 | 生产领域 | 18格水饺托 | 青岛万展新材料科技有限公司 | 山东省青岛市平度市蓼兰镇盛兴路4号南侧 | 青岛万展新材料科技有限公司 | 山东省青岛市平度市蓼兰镇盛兴路4号南侧 | 2026-01-17/— | 18g | / | 所检项目符合标准 | / | / | / | 2026-04-08 | 平度市 | 青岛市产品质量检验研究院
127 | 生产领域 | 食品包装用聚酯（PET）瓶 | 青岛聚蚨镪塑业有限公司 | 青岛平度市同和街道办事处富强路北侧（柳州路东） | 青岛聚蚨镪塑业有限公司 | 青岛平度市同和街道办事处富强路北侧 | 2026-03-04/— | 2.5L | / | 所检项目符合标准 | / | / | / | 2026-04-08 | 平度市 | 青岛市产品质量检验研究院
128 | 生产领域 | PET/VMPET/PE复合袋 | 道恩周氏（青岛）复合包装材料有限公司 | 山东省青岛市即墨区通济街道办事处马山路268号 | 道恩周氏（青岛）复合包装材料有限公司 | 山东省青岛市即墨区通济街道办事处马山路268号 | 2025-12-29/— | （235+65+65）×170mm 320g | / | 所检项目符合标准 | / | / | / | 2026-04-09 | 即墨区 | 青岛市产品质量检验研究院
129 | 生产领域 | BOPA/LDPE复合袋 | 青岛鑫聚源包装有限公司 | 山东省青岛市即墨区通济街道孔雀河二路40号 | 青岛鑫聚源包装有限公司 | 山东省青岛市即墨区通济街道孔雀河二路40号 | 2026-03-20/— | 200×150×0.09（mm）200g | / | 所检项目符合标准 | / | / | / | 2026-04-09 | 即墨区 | 青岛市产品质量检验研究院
130 | 生产领域 | BOPA/LDPE复合袋 | 青岛俊垚包装制品有限公司 | 山东省青岛市即墨区店子山二路701号 | 青岛俊垚包装制品有限公司 | 山东省青岛市即墨区店子山二路701号 | 2026-02-02/— | 400×260×0.14（mm）1kg | / | 所检项目符合标准 | / | / | / | 2026-04-09 | 即墨区 | 青岛市产品质量检验研究院
131 | 生产领域 | 食品包装用聚酯（PET）瓶坯 | 青岛益金塑胶有限公司 | 山东省青岛市胶州市胶西街道办事处寺前村（宝塔路与英杰路路口南200米） | 青岛益金塑胶有限公司 | 山东省青岛市胶州市胶西街道办事处寺前村（宝塔路与英杰路路口南200米） | 2026-04-09/— | 42g | / | 所检项目符合标准 | / | / | / | 2026-04-09 | 胶州市 | 青岛市产品质量检验研究院
132 | 生产领域 | 包装用聚乙烯吹塑薄膜 | 山东利他乐包装材料有限公司 | 山东省青岛市胶州市里岔镇牧城大道54号 | 山东利他乐包装材料有限公司 | 山东省青岛市胶州市里岔镇牧城大道54号 | 2025-12-31/— | 910×0.08mm | / | 所检项目符合标准 | / | / | / | 2026-04-09 | 胶州市 | 青岛市产品质量检验研究院
133 | 生产领域 | BOPA/LDPE复合袋 | 青岛华康塑料包装有限公司胶州分公司 | 山东省青岛市胶州市铺集镇镇东四路与里石路交叉口东北侧100米 | 青岛华康塑料包装有限公司胶州分公司 | 山东省青岛市胶州市铺集镇镇东四路与里石路交叉口东北侧100米 | 2026-03-21/— | 70μm×310×235mm | / | 所检项目符合标准 | / | / | / | 2026-04-10 | 胶州市 | 青岛市产品质量检验研究院
134 | 生产领域 | 商品零售包装袋 | 青岛英尚塑料包装有限公司 | 青岛胶州市北关办事处广州北路322号 | 青岛英尚塑料包装有限公司 | 青岛胶州市北关办事处广州北路322号 | 2026-03-25/— | 330mm×230mm×0.08mm 500g | / | 所检项目符合标准 | / | / | / | 2026-04-10 | 胶州市 | 青岛市产品质量检验研究院
135 | 生产领域 | PP吸塑盒 | 青岛中德瑞泰新材料科技有限公司 | 山东省青岛市胶州市阜安街道办事处邹家洼村 | 青岛中德瑞泰新材料科技有限公司 | 山东省青岛市胶州市阜安街道办事处邹家洼村 | 2026-04-10/— | 170×150×40mm | / | 所检项目符合标准 | / | / | / | 2026-04-10 | 胶州市 | 青岛市产品质量检验研究院
136 | 生产领域 | 塑料一次性餐饮具（PS碟） | 青岛玉枝工贸有限公司 | 山东省青岛市李沧区合川路18号铭致创业园B栋1-1 | 青岛玉枝工贸有限公司 | 山东省青岛市李沧区合川路18号铭致创业园B栋1-1 | 2026-04-10/— | 145mm | / | 所检项目符合标准 | / | / | / | 2026-04-10 | 李沧区 | 青岛市产品质量检验研究院
137 | 生产领域 | 食品包装用聚乙烯容器 | 平度市军华塑料包装制品厂 | 山东省青岛市平度市同和街道办事处北京路729号 | 平度市军华塑料包装制品厂 | 山东省青岛市平度市同和街道办事处北京路729号 | 2026-03-24/— | 1000mL | / | 所检项目符合标准 | / | / | / | 2026-04-13 | 平度市 | 青岛市产品质量检验研究院
138 | 生产领域 | 食品包装用聚丙烯容器 | 青岛嘉瑞德塑料制品有限公司 | 青岛平度市东阁街道办事处上李元8号 | 青岛嘉瑞德塑料制品有限公司 | 青岛平度市东阁街道办事处上李元8号 | 2026-04-09/— | 1000mL | / | 所检项目符合标准 | / | / | / | 2026-04-13 | 平度市 | 青岛市产品质量检验研究院
139 | 生产领域 | 食品用PET瓶 | 青岛君怡塑业有限公司 | 山东省青岛市平度市李园街道办事处七里河子村 | 青岛君怡塑业有限公司 | 山东省青岛市平度市李园街道办事处七里河子村 | 2026-04-13/— | 2.5L | / | 所检项目符合标准 | / | / | / | 2026-04-13 | 平度市 | 青岛市产品质量检验研究院
140 | 生产领域 | 封口垫片纸（PET/AL/PE） | 青岛奥普包装材料有限公司 | 山东省青岛市平度市白沙河街道办事处金沙路12号 | 青岛奥普包装材料有限公司 | 山东省青岛市平度市白沙河街道办事处金沙路12号 | 2026-04-03/— | P30 | / | 所检项目符合标准 | / | / | / | 2026-04-14 | 平度市 | 青岛市产品质量检验研究院
141 | 生产领域 | 19炒元葱D70内袋1146（PA/PE复合袋） | 青岛华日彩印有限公司 | 山东省青岛市即墨区流浩河二路386号即发针织工业基地 | 青岛华日彩印有限公司 | 山东省青岛市即墨区流浩河二路386号即发针织工业基地 | 2026-05-18/— | 300×200 | / | 所检项目符合标准 | / | / | / | 2026-05-21 | 即墨区 | 青岛市产品质量检验研究院
142 | 生产领域 | 聚乙烯吹塑薄膜 | 青岛惠盟塑料有限公司 | 山东省青岛市即墨区店子山三路577号 | 青岛惠盟塑料有限公司 | 山东省青岛市即墨区店子山三路577号 | 2026-05-20/— | 710×0.072（mm） | / | 所检项目符合标准 | / | / | / | 2026-05-21 | 即墨区 | 青岛市产品质量检验研究院
143 | 生产领域 | 商品零售包装袋（PE） | 青岛圣特美隆工贸有限公司 | 山东省青岛市即墨区环秀街道办事处庙头村西680米 | 青岛圣特美隆工贸有限公司 | 山东省青岛市即墨区环秀街道办事处庙头村西680米 | 2026-05-08/— | 415+40×325×0.027mm | / | 所检项目符合标准 | / | / | / | 2026-05-21 | 即墨区 | 青岛市产品质量检验研究院
144 | 生产领域 | 新24号先优鸡翅包饭（PA/PE复合袋） | 青岛聚丰包装印刷有限公司 | 青岛即墨市青威路北郭庄二村工业园 | 青岛聚丰包装印刷有限公司 | 青岛即墨市青威路北郭庄二村工业园 | 2026-03-23/— | 26×36 | / | 所检项目符合标准 | / | / | / | 2026-05-21 | 即墨区 | 青岛市产品质量检验研究院
145 | 生产领域 | PET12/PA15/PE133复合袋 | 青岛金恒铭包装有限公司 | 山东省青岛市即墨区北安街道办事处邮电局东北300米 | 青岛金恒铭包装有限公司 | 山东省青岛市即墨区北安街道办事处邮电局东北300米 | 2026-02-06/— | 198×（260+45×2） | / | 所检项目符合标准 | / | / | / | 2026-05-21 | 即墨区 | 青岛市产品质量检验研究院
146 | 生产领域 | 蒸煮CPP膜 | 青岛海青制膜有限公司 | 山东省青岛市即墨市省级高新技术产业区开发区王新路86号 | 青岛海青制膜有限公司 | 山东省青岛市即墨市省级高新技术产业区开发区王新路86号 | 2026-05-18/— | 350×0.08（mm） | / | 所检项目符合标准 | / | / | / | 2026-05-22 | 即墨区 | 青岛市产品质量检验研究院