## Sheet1
2026年婴幼儿服装产品质量市级监督抽查结果
本次抽查30批次产品。其中，生产领域8批次，流通领域22批次。 经检验，不合格4批次，不合格项目为纤维含量、使用说明、附件抗拉强力。对发现的不合格产品，我局已依法开展了后处理工作。具体抽查结果见附件。
附件
2026年婴幼儿服装产品质量市级监督抽查结果汇总表
序号 | 抽检领域 | 产品名称 | 受检单位名称 | 受检单位地址 | 标称生产者名称 | 标称生产者地址 | 生产日期/批号 | 规格型号 | 商标 | 抽查结果 | 不合格项目 | 标准值 | 检验结果 | 抽样日期 | 行政区划 | 承检单位
1 | 流通领域 | 鲸遇蝴蝶衣 | 青岛糖小棉商贸有限公司 | 山东省青岛市黄岛区漓江西路1669号永旺梦乐城3楼306N | 上海誉罗婴幼儿用品有限公司 | 上海市奉贤区民乐路88号1幢3486室 | -/- | 66/46 | / | 不合格 | 使用说明 | 产品号型或规格: 服装产品按GB/T 1335或GB/T6411标注号型，其他产品按产品的特征标注号型或规格(用耐久性标签) | 号型标注不正确，不符 合 | 2026-04-15 | 西海岸新区 | 青岛市产品质量检验研究院
2 | 流通领域 | 婴幼儿水洗牛仔连衣裙 | 北京衣恋阳光商贸有限公司青岛第五分公司 | 山东省青岛市市北区黑龙江南路18号凯德MALL03-39A/39B/40A | 宇旭时装（上海）有限公司 | 上海市闽行区吴泾镇星火村 | -/- | 100/52 | / | 不合格 | 附件抗拉强力 | 婴幼儿纺织产品抗拉强力符合标准 GB 31701-2015第4.4.1条要求；≤3mm或无法夹持的附件洗涤后无变化或有可忽略的变化 | 附件最大尺寸11mm，42N附件脱落 | 2026-04-14 | 市北区 | 青岛市产品质量检验研究院
3 | 流通领域 | 织带小熊肩开连体 | 青岛孩子王儿童用品有限公司黄岛永旺梦乐城店 | 山东省青岛市黄岛区漓江西路1669号永旺梦乐城3层NO.300-1区域 | 石家庄旺贝特服饰有限公司 | 石家庄市鹿泉区上庄镇工业园路北侧 | -/- | 80/48 | / | 不合格 | 使用说明 | 安全类别： 应根据GB 18401或GB 31701标明产品的安全类别 | 未标注“婴幼儿用品”，不符合 | 2026-04-15 | 西海岸新区 | 青岛市产品质量检验研究院
4 | 流通领域 | 欧洲梦长袖连体衣 | 青岛糖小棉商贸有限公司 | 山东省青岛市黄岛区漓江西路1669号永旺梦乐城3楼306N | 上海誉罗婴幼儿用品有限公司 | 上海市奉贤区民乐路88号1幢3486室 | -/- | 90/48 | / | 不合格 | 1.纤维含量 2.使用说明 | 1. 竹浆纤维67 %允差为5%棉30%允差为5%氨纶3%允差为3%，实际含量不得为0辅料及装饰部分除外 2.纤维成分及含量：按GB/T29862规定标注 | 1. 粘纤80.8%棉16.0%氨纶3.2%辅料及装饰部分除外 2含量标注不正确，不符合 | 2026-04-15 | 西海岸新区 | 青岛市产品质量检验研究院
5 | 流通领域 | “梦洁宝贝”美人鱼女童短袖哈衣 | 青岛市崂山区宝寐家纺店（个体工商户） | 山东省青岛市崂山区香港东路195号乙L3-28A | 湖南梦洁家纺股份有限公司 | 长沙市高新技术产业开发区麓谷产业基地谷苑路168号 | -/- | 73/48 | / | 所检项目符合标准 | / | / | 所检项目符合标准 | 2026-04-17 | 崂山区 | 青岛市产品质量检验研究院
6 | 流通领域 | “梦洁宝贝”小汽车棉纱分腿睡袋 | 青岛市崂山区宝寐家纺店（个体工商户） | 山东省青岛市崂山区香港东路195号乙L3-28A | 湖南梦洁家纺股份有限公司 | 长沙市高新技术产业开发区麓谷产业基地谷苑路168号 | -/- | 37cm×85cm | / | 所检项目符合标准 | / | / | 所检项目符合标准 | 2026-04-17 | 崂山区 | 青岛市产品质量检验研究院
7 | 流通领域 | “梦洁宝贝”小熊背带男童短袖哈衣 | 青岛市崂山区宝寐家纺店（个体工商户） | 山东省青岛市崂山区香港东路195号乙L3-28A | 湖南梦洁家纺股份有限公司 | 湖南省长沙市高新技术产业开发区麓谷产业基地谷苑路168号 | -/- | 66/44 | / | 所检项目符合标准 | / | / | 所检项目符合标准 | 2026-04-17 | 崂山区 | 青岛市产品质量检验研究院
8 | 流通领域 | Baby care 自然凉选灯笼裤 | 城阳区桃喜母婴用品店（个体工商户） | 山东省青岛市城阳区城阳街道正阳路157号L-301 | 杭州白贝壳实业股份有限公司 | 浙江省杭州市滨江区长河街道江虹路611号1号楼202室 | -/- | 90/47 | / | 所检项目符合标准 | / | / | 所检项目符合标准 | 2026-04-01 | 城阳区 | 青岛市产品质量检验研究院
9 | 流通领域 | Babycare 轻柔短袖长裤家居服套装 | 城阳区桃喜母婴用品店（个体工商户） | 山东省青岛市城阳区城阳街道正阳路157号L-301 | 杭州白贝壳实业股份有限公司 | 浙江省杭州市滨江区长河街道江虹路611号1号楼202室 | -/- | 上装：90/52 下装：90/47 | / | 所检项目符合标准 | / | / | 所检项目符合标准 | 2026-04-01 | 城阳区 | 青岛市产品质量检验研究院
10 | 流通领域 | 打底裤 | 黄岛区戴贝童装店 | 山东省青岛市黄岛区漓江西路1669号永旺梦乐城3层306-2号 | 杭州日冠服饰有限公司 | 浙江省杭州市滨江区长河街道江淑路799号3幢101室 | -/- | 100/50 | 图形商标 | 所检项目符合标准 | / | / | 所检项目符合标准 | 2026-04-15 | 西海岸新区 | 青岛市产品质量检验研究院
11 | 流通领域 | 裆蛤 | 青岛咿稻服饰有限公司 | 山东省青岛市市北区四流南路66号丙未来城万科城L3层L332B号 | 广州英氏销售有限公司 | 广州市海珠区芳园路138号1601室1602室1701室1702室1703室1704室（仅限办公） | -/- | 80/48 | / | 所检项目符合标准 | / | / | 所检项目符合标准 | 2026-04-22 | 市北区 | 青岛市产品质量检验研究院
12 | 流通领域 | 裆蛤 | 青岛咿稻服饰有限公司 | 山东省青岛市市北区四流南路66号丙未来城万科广场L3层L332B号 | 广州英氏销售有限公司 | 广州市海珠区芳园路138号1601室1602室1701室1702室1703室1704室（仅限办公） | -/- | 80/48 | / | 所检项目符合标准 | / | / | 所检项目符合标准 | 2026-04-22 | 市北区 | 青岛市产品质量检验研究院
13 | 流通领域 | 风衣外套 | 青岛孩子王儿童用品有限公司黄岛永旺梦乐城店 | 山东省青岛市黄岛区漓江西路1669号永旺梦乐城3层NO.300-1区域 | 福建创德服饰有限公司 | 福建省漳州市龙文区浦口路8号车间 | -/- | 100/52 | / | 所检项目符合标准 | / | / | 所检项目符合标准 | 2026-04-15 | 西海岸新区 | 青岛市产品质量检验研究院
14 | 流通领域 | 哈尼兔长袖连体衣 | 青岛糖小棉商贸有限公司 | 山东省青岛市黄岛区漓江西路1669号永旺梦乐城3楼306N | 上海誉罗婴幼儿用品有限公司 | 上海市奉贤区民乐路88号1幢3486室 | -/- | 80/48 | / | 所检项目符合标准 | / | / | 所检项目符合标准 | 2026-04-15 | 西海岸新区 | 青岛市产品质量检验研究院
15 | 流通领域 | 花苞背带裤 | 青岛孩子王儿童用品有限公司黄岛永旺梦乐城店 | 山东省青岛市黄岛区漓江西路1669号永旺梦乐城3层NO.300-1区域 | 常州涛源纺织品有限公司 | 武进区湖塘镇武进纺织工业园轻纺路6号 | -/- | 90/47 | / | 所检项目符合标准 | / | / | 所检项目符合标准 | 2026-04-15 | 西海岸新区 | 青岛市产品质量检验研究院
16 | 流通领域 | 连衣裙 | 黄岛区戴贝童装店 | 山东省青岛市黄岛区漓江西路1669号永旺梦乐城3层306-2号 | 杭州日冠服饰有限公司 | 浙江省杭州市滨江区长河街道江淑路799号3幢101室 | -/- | 90/52 | 图形商标 | 所检项目符合标准 | / | / | 所检项目符合标准 | 2026-04-15 | 西海岸新区 | 青岛市产品质量检验研究院
17 | 流通领域 | 连衣裙 | 市北区伊芬贝诺儿童服装店 | 山东省青岛市市北区黑龙江南路16、18号(凯德新都心)03层28号 | 浙江森马服饰股份有限公司 | 温州市瓯海区娄桥工业园南汇路98号 | -/- | 90/52 | / | 所检项目符合标准 | / | / | 所检项目符合标准 | 2026-04-14 | 市北区 | 青岛市产品质量检验研究院
18 | 流通领域 | 梦幻萌宝月子服连体衣 | 青岛瑁恩瑁爱服饰有限公司 | 山东省青岛市李沧区夏庄路1号L3-B-13a | 衣拉拉集团股份有限公司 | 山东省烟台市经济技术开发区长江路77号2810号 | -/- | 52/40 52/40 | / | 所检项目符合标准 | / | / | 所检项目符合标准 | 2026-03-31 | 李沧区 | 青岛市产品质量检验研究院
19 | 流通领域 | 爬服 | 黄岛区戴贝童装店 | 山东省青岛市黄岛区漓江西路1669号永旺梦乐城3层306-2号 | 杭州日冠服饰有限公司 | 浙江省杭州市滨江区长河街道江淑路799号3幢101室 | -/- | 80/48 | 图形商标 | 所检项目符合标准 | / | / | 所检项目符合标准 | 2026-04-15 | 西海岸新区 | 青岛市产品质量检验研究院
20 | 流通领域 | 婴童长裤（宽松型） | 市北区伊芬贝诺儿童服装店 | 山东省青岛市市北区黑龙江南路16、18号(凯德新都心)03层28号 | 浙江森马服饰股份有限公司 | 温州市瓯海区娄桥工业园南汇路98号 | -/- | 100/50 | / | 所检项目符合标准 | / | / | 所检项目符合标准 | 2026-04-14 | 市北区 | 青岛市产品质量检验研究院
21 | 流通领域 | 婴幼儿短裤 | 北京衣恋阳光商贸有限公司青岛第五分公司 | 山东省青岛市市北区黑龙江南路18号凯德MALL03-39A/39B/40A | 宇旭时装（上海）有限公司 | 上海市闵行区吴泾镇星火村 | -/- | 100/47 | / | 所检项目符合标准 | / | / | 所检项目符合标准 | 2026-04-14 | 市北区 | 青岛市产品质量检验研究院
22 | 流通领域 | 优雅童话短袖T恤 | 青岛瑁恩瑁爱服饰有限公司 | 山东省青岛市李沧区夏庄路1号L3-B-13a | 衣拉拉集团股份有限公司 | 山东省烟台市经济技术开发区长江路77号2810号 | -/- | 90/55 | / | 所检项目符合标准 | / | / | 所检项目符合标准 | 2026-03-31 | 李沧区 | 青岛市产品质量检验研究院
23 | 生产领域 | 速干七分裤 | 青岛欧诺佳制衣有限公司 | 青岛市即墨市北安办事处西北岭村 | / | / | 2026.3.6/- | 100/53 | / | 所检项目符合标准 | / | / | 所检项目符合标准 | 2026-03-31 | 即墨区 | 青岛市产品质量检验研究院
24 | 生产领域 | 婴童爬服 | 青岛好品电子商务有限公司 | 青岛即墨市通济街道办事处郭庄二村 | / | / | 2025.11.29/- | 90/52 | / | 所检项目符合标准 | / | / | 所检项目符合标准 | 2026-03-25 | 即墨区 | 青岛市产品质量检验研究院
25 | 生产领域 | 艾草波浪提花莫代尔背心 | 青岛好一佳服饰有限公司 | 山东省青岛市即墨区康泉二路7号 | / | / | 2026.3.15/- | 90/48 | / | 所检项目符合标准 | / | / | 所检项目符合标准 | 2026-04-01 | 即墨区 | 青岛市产品质量检验研究院
26 | 生产领域 | 纯棉炫彩跨栏背心 | 青岛亲贝婴儿用品有限公司 | 山东省青岛市市南区仰口路2号1201 | / | / | 2026.1.5/- | 73/48 | 苏比 | 所检项目符合标准 | / | / | 所检项目符合标准 | 2026-04-15 | 市南区 | 青岛市产品质量检验研究院
27 | 生产领域 | 经典苎麻格子凉席 | 青岛鲁采纺织品有限公司 | 山东省青岛市胶州市胶北街道办事处陆家村 | / | / | 2025.4.5// | 120×65cm | / | 所检项目符合标准 | / | / | 所检项目符合标准 | 2026-04-08 | 胶州市 | 青岛市产品质量检验研究院
28 | 生产领域 | 隔尿垫PRO | 青岛即棉纺织有限公司 | 山东省青岛市即墨区大信镇范东村3号 | / | / | 2026.2.5/- | 120cm*60cm | / | 所检项目符合标准 | / | / | 所检项目符合标准 | 2026-03-31 | 即墨区 | 青岛市产品质量检验研究院
29 | 生产领域 | 短袖T恤 | 青岛棉果果婴幼儿用品有限公司 | 山东省青岛市市南区太平路51号山东国际贸易大厦23层 | / | / | 2025.3.10/- | 90/52（2岁） | / | 所检项目符合标准 | / | / | 所检项目符合标准 | 2026-04-03 | 市南区 | 青岛市产品质量检验研究院
30 | 生产领域 | 单条裤 | 青岛福瑞麟工贸有限公司 | 青岛市市南区莒县路6号 | / | / | 2026.3.2/- | 100/50 | / | 所检项目符合标准 | / | / | 所检项目符合标准 | 2026-04-07 | 市南区 | 青岛市产品质量检验研究院
备注：企业名称请按照检验结论排序，不合格在前，合格在后。