## Sheet1
2026年棕纤维弹性床垫产品质量市级监督抽查结果
本次抽查生产领域15批次产品。 经检验，不合格1批次，不合格项目为复合面料软质泡沫塑料灰分。对发现的不合格产品，我局已依法开展了后处理工作。具体抽查结果见附件。
附件
2026年棕纤维弹性床垫产品质量市级监督抽查结果
序号 | 抽检领域 | 产品名称 | 受检单位名称 | 受检单位地址 | 标称生产者名称 | 标称生产者地址 | 生产日期/批号 | 规格型号 | 商标 | 抽查结果 | 不合格项目 | 标准值 | 检验结果 | 抽样日期 | 行政区划 | 承检单位
1 | 生产领域 | 棕纤维弹性床垫 | 市北区昉坤达软体家具厂 | 山东省青岛市市北区徐州北路145号 | / | / | 2026-05-12/— | 2000×1200×60(mm) | 亿佳馨巢 | 不合格 | 复合面料软质泡沫塑料灰分 | ≤2% | 6.4% | 2026-05-12 | 市北区 | 青岛市产品质量检验研究院
2 | 生产领域 | 棕纤维弹性床垫 | 青岛金巢家具有限公司 | 山东省青岛市城阳区空港产业聚集区协成路8号 | / | / | 2026-04-24/— | 2000×1200×60(mm) | 金巢 | 所检项目符合标准 | / | / | / | 2026-04-24 | 城阳区 | 青岛市产品质量检验研究院
3 | 生产领域 | 棕纤维弹性床垫 | 青岛金巢家具有限公司 | 山东省青岛市城阳区空港产业聚集区协成路8号 | / | / | 2026-04-24/— | 2000×1500×60(mm) | 金巢 | 所检项目符合标准 | / | / | / | 2026-04-24 | 城阳区 | 青岛市产品质量检验研究院
4 | 生产领域 | 棕纤维弹性床垫 | 青岛一木沙发有限公司 | 青岛市四方区宜昌路1号 | / | / | 2026-03-05/— | 2000×1200×70(mm) | 青岛一木 | 所检项目符合标准 | / | / | / | 2026-05-13 | 市北区 | 青岛市产品质量检验研究院
5 | 生产领域 | 棕纤维弹性床垫 | 青岛泰盈家居科技有限公司 | 山东省青岛市城阳区夏庄街道夏塔路136号 | / | / | 2026-04-01/— | 1800×2000×80(mm) | 顶利达 | 所检项目符合标准 | / | / | / | 2026-04-22 | 城阳区 | 青岛市产品质量检验研究院
6 | 生产领域 | 棕纤维弹性床垫 | 城阳区欧雅美床垫厂（个体工商户） | 山东省青岛市城阳区夏庄街道源头社区青岛市城阳区东升针织厂内 | / | / | 2026-04-23/— | 1500×2000×80(mm) | 金玺鹊 | 所检项目符合标准 | / | / | / | 2026-04-23 | 城阳区 | 青岛市产品质量检验研究院
7 | 生产领域 | 棕纤维弹性床垫 | 青岛裕王智能科技床业有限公司 | 青岛市李沧区九水路29-6号1-2层 | / | / | 2026-04-24/— | 2000×1200×80(mm) | 裕王 | 所检项目符合标准 | / | / | / | 2026-04-24 | 李沧区 | 青岛市产品质量检验研究院
8 | 生产领域 | 富士安床垫（棕纤维弹性床垫） | 青岛富士安家居有限公司 | 山东省青岛市胶州市里岔镇大朱戈村 | / | / | 2026-03-01/— | 150×200（cm）BM9314 | 富士安 | 所检项目符合标准 | / | / | / | 2026-04-08 | 胶州市 | 青岛市产品质量检验研究院
9 | 生产领域 | 棕纤维弹性床垫 | 城阳区宝金利床垫厂 | 山东省青岛市城阳区夏庄街道丹山工业园玉霞路26号厂房 | / | / | 2026-04-07/— | 2000×1200×80(mm) | — | 所检项目符合标准 | / | / | / | 2026-04-07 | 城阳区 | 青岛市产品质量检验研究院
10 | 生产领域 | 棕纤维弹性床垫 | 青岛市李沧区金富利床垫厂 | 青岛市李沧区京口路95号 | / | / | 2026-04-07/— | 2000×1200×80(mm) | — | 所检项目符合标准 | / | / | / | 2026-04-07 | 李沧区 | 青岛市产品质量检验研究院
11 | 生产领域 | 棕纤维弹性床垫 | 李沧区舒馨床垫厂 | 山东省青岛市李沧区十梅庵路39号 | / | / | 2026-04-01/— | 2000×1200×80(mm) | — | 所检项目符合标准 | / | / | / | 2026-04-07 | 李沧区 | 青岛市产品质量检验研究院
12 | 生产领域 | 棕纤维弹性床垫 | 青岛腾起安慕喜家具有限公司 | 山东省青岛市黄岛区珠海街道办事处松园建材市场21号 | / | / | 2026-03-25/— | 1200×2000×60(mm) | 腾起 | 所检项目符合标准 | / | / | / | 2026-03-31 | 西海岸新区 | 青岛市产品质量检验研究院
13 | 生产领域 | 棕纤维弹性床垫 | 青岛福缘床垫有限公司 | 山东省青岛市即墨市通济办事处八里庄一村 | / | / | 2026-03-24/— | 1200×2000×50(mm) | 福缘 | 所检项目符合标准 | / | / | / | 2026-03-24 | 即墨区 | 青岛市产品质量检验研究院
14 | 生产领域 | 棕纤维弹性床垫 | 青岛金富源家居科技有限公司 | 山东省青岛市李沧区合川路11号院内 | / | / | 2026-03-23/— | 1200×2000×70(mm) | 金富源 | 所检项目符合标准 | / | / | / | 2026-03-23 | 李沧区 | 青岛市产品质量检验研究院
15 | 生产领域 | 棕纤维弹性床垫 | 黄岛区梦佳缘床垫厂 | 山东省青岛市黄岛区珠山街道办事处辛庄村412号 | / | / | 2026-03-25/— | 1500×2000×80(mm) | 梦佳缘昊馨 | 所检项目符合标准 | / | / | / | 2026-03-25 | 西海岸新区 | 青岛市产品质量检验研究院